## GENEL SONUÇ
DENEY NO | KIRIM NO | NUMUNE ALIM TARİHİ | MÜŞTERİ ADI | DÖKÜLEN YAPI ELEMANI | ÇİMENTO ADI | AGREGA YERİ | DOĞAL KUM | 0-5 TOZ | 5-15 MICIR | 15-25 MICIR | ÇİM KG | DMAX | KATKI firma ADI | KATKI ÜRÜN HİPER ADI | HİPER YÜZDE | HİPER KG | KATKI ÜRÜN SÜPER ADI | SÜPER YÜZDE | SÜPER KG | SU | W/C | AÇIKLAMA | 0DK SLAMP | 30DK SLAMP | TBHA | HAVA SICAKLIĞI | BETON SICAKLIĞI | 2 (Emniyet Katsayısı 0,95) | 7 (Emniyet Katsayısı 0,95) | 28 (Emniyet Katsayısı 0,95) |  | 2 GÜNLÜK TARİHİ | 2 GÜNLÜK BASINÇ DAYANIMI | 7 GÜNLÜK TARİHI | 7 GÜNLÜK BASINÇ DAYANIMI | 7 GÜNLÜK BASINÇ DAYANIMI | 7 GÜNLÜK BASINÇ DAYANIMI | 28 GÜNLÜK TARİH | 28 GÜNLÜK BASINÇ DAYANIMI | 28 GÜNLÜK BASINÇ DAYANIMI | 28 GÜNLÜK BASINÇ DAYANIMI | ÖN GERME SONUÇLARI (1) | ÖN GERME SONUÇLARI (2) | ÖN GERME SONUÇLARI(3)
7/28 GEÇİŞ
1 | 1 | 2025-12-23 | BERGAMA PLASTİK | KOLON | - | - |  | - | [6 empty] | 0% | 0 |  | 0% | 0 |  | #DIV/0! | KENT BETONDAN ALINDI C30 |  |  |  | 13 | 19.5 | 17.4325 | 34.39 | 43.95333 | 9.563333 | 2025-12-25 | 18.35 | 2025-12-30 | 32.2 | 38.3 | 38.1 | 2026-01-20 | 45.2 | 45.1 | 48.5
1 | 2 | 2025-12-23 | EGEMEN GRUP | KİRİŞ | [10 empty] | 0% | 0 |  | 0% | 0 |  | #DIV/0! | KENT BETONDAN ALINDI C50 |  |  |  | 13 | 20 | 31.54 | 48.67167 | 64.3625 | 15.69083 | 2025-12-25 | 33.2 | 2025-12-30 | 52.7 | 47.6 | 53.4 | 2026-01-20 | 63.8 | 69 | 66.5
1 | 3 | 2025-12-24 | PİYAP | KOLON | [10 empty] | 0% | 0 |  | 0% | 0 |  | #DIV/0! | KENT BETONDAN ALINDI C30 |  |  |  | 11 | 18 | 23.275 | 39.45667 | 47.975 | 8.518333 | 2025-12-26 | 24.5 | 2025-12-31 | 41.6 | 40.7 | 42.3 | 2026-01-21 | 44.8 | 51.3 | 49.7
1 | 4 | 2025-12-24 | EGEMEN GRUP | ÖN. AŞIK | [10 empty] | 0% | 0 |  | 0% | 0 |  | #DIV/0! | KENT BETONDAN ALINDI C40 |  |  |  | 11 | 20 | 35.245 | 51.3 | 55.86 | 4.56 | 2025-12-26 | 37.1 | 2025-12-31 | 59.4 | 48.9 | 53.7 | 2026-01-21 | 57.1 | 60.3 | 57.3 | 32.3 | 32.9 | 33.8
2 | 5 | 2025-12-24 | EGEMEN GRUP | ÖN. MAKAS | [10 empty] | 0% | 0 |  | 0% | 0 |  | #DIV/0! | KENT BETONDAN ALINDI C50 |  |  |  | 11 | 21 | 36.005 | 52.155 | 56.8575 | 4.7025 | 2025-12-26 | 37.9 | 2025-12-31 | 55.1 | 56.5 | 53.1 | 2026-01-21 | 65.5 | 61.6 | 58.1 | 37.2 | 31.1 | 32
2 | 6 | 2025-12-25 | EGEMEN GRUP | ÖN. AŞIK | [10 empty] | 0% | 0 |  | 0% | 0 |  | #DIV/0! | KENT BETONDAN ALINDI C40 |  |  |  | 9 | 20 | 31.35 | 44.58667 | 61.7025 | 17.11583 | 2025-12-27 | 33 | 2026-01-01 | 56.5 | 41.6 | 42.7 | 2026-01-22 | 69.1 | 65.8 | 64.1 | 31.6 | 32.5 | 32.1
2 | 7 | 2025-12-25 | PİYAP | KOLON | [10 empty] | 0% | 0 |  | 0% | 0 |  | #DIV/0! | KENT BETONDAN ALINDI C30 |  |  |  | 10 | 19 | 25.365 | 37.08167 | 44.555 | 7.473333 | 2025-12-27 | 26.7 | 2026-01-01 | 35.5 | 38.5 | 43.1 | 2026-01-22 | 45.2 | 44.6 | 49.2
2 | 8 | 2026-12-26 | PİYAP | KOLON | [10 empty] | 0% | 0 |  | 0% | 0 |  | #DIV/0! | ÖZGÜVEN C30 |  |  |  | 10 | 18 | 26.6 | 36.8125 | 42.275 | 5.4625 | 2026-12-28 | 28 | 2027-01-02 | 39 | 38.5 |  | 2027-01-23 | 43 | 45.2 | 43.8
3 | 9 | 2026-12-26 | EGEMEN GRUP | ÖN. AŞIK | [10 empty] | 0% | 0 |  | 0% | 0 |  | #DIV/0! | ÖZGÜVEN C40 |  |  |  | 9 | 16 | 35.53 | 49.36833 | 51.0625 | 1.694167 | 2026-12-28 | 37.4 | 2027-01-02 | 52.4 | 52.1 | 51.4 | 2027-01-23 | 64.1 | 53.4 | 54.1
3 | 10 | 2026-12-27 | PİYAP | KOLON | [10 empty] | 0% | 0 |  | 0% | 0 |  | #DIV/0! | ÖZGÜVEN C30 |  |  |  | 9 | 17 | 29.26 | 38.50667 | 50.255 | 11.74833 | 2026-12-29 | 30.8 | 2027-01-03 | 41.3 | 41.2 | 39.1 | 2027-01-24 | 47.6 | 55 | 50.8
3 | 11 | 2026-12-27 | EGEMEN GRUP | KİRİŞ | [10 empty] | 0% | 0 |  | 0% | 0 |  | #DIV/0! | KENT BETONDAN ALINDI C50 |  |  |  | 8 | 17 | 40.755 | 55.25833 | 62.13 | 6.871667 | 2026-12-29 | 42.9 | 2027-01-03 | 60.4 | 57.6 | 56.5 | 2027-01-24 | 70.5 | 67.2 | 63.6
3 | 12 | 2026-12-27 | EGEMEN GRUP | ÖN. AŞIK | [10 empty] | 0% | 0 |  | 0% | 0 |  | #DIV/0! | ÖZGÜVEN C40 |  |  |  | 8 | 17 | 32.49 | 44.84 | 62.51 | 17.67 | 2026-12-29 | 34.2 | 2027-01-03 | 49 | 42.6 | 50 | 2027-01-24 | 67.4 | 68.6 | 63
4 | 13 | 2026-12-29 | PİYAP | KOLON | [10 empty] | 0% | 0 |  | 0% | 0 |  | #DIV/0! | ÖZGÜVEN C30 |  |  |  | 7 | 17 | 19.38 | 32.74333 | 44.65 | 11.90667 | 2026-12-31 | 20.4 | 2027-01-05 | 35.1 | 35 | 33.3 | 2027-01-26 | 40.5 | 45.9 | 48.1
4 | 14 | 2026-12-29 | EGEMEN GRUP | ÖN. AŞIK | [10 empty] | 0% | 0 |  | 0% | 0 |  | #DIV/0! | ÖZGÜVEN C40 |  |  |  | 7 | 17 | 33.915 | 49.4 | 58.805 | 9.405 | 2026-12-31 | 35.7 | 2027-01-05 | 48.5 | 53.1 | 54.4 | 2027-01-26 | 57.9 | 62.4 | 61.4
4 | 15 | 2026-12-31 | EGEMEN GRUP | ÖN. AŞIK | [10 empty] | 0% | 0 |  | 0% | 0 |  | #DIV/0! | ÖZGÜVEN C40 |  |  |  | 7 | 17 | 14.535 | 38.34833 | 53.01 | 14.66167 | 2027-01-02 | 15.3 | 2027-01-07 | 44.4 | 43.2 | 33.5 | 2027-01-28 | 61.1 | 56.7 | 54.9
4 | 16 | 2026-12-31 | EGEMEN GRUP | ÖN. MAKAS | [10 empty] | 0% | 0 |  | 0% | 0 |  | #DIV/0! | ÖZGÜVEN C50 |  |  |  | 8 | 17 | 27.265 | 52.37667 | 58.9475 | 6.570833 | 2027-01-02 | 28.7 | 2027-01-07 | 59.4 | 58.6 | 47.4 | 2027-01-28 | 62.9 | 59.2 | 64.9
5 | 17 | 2026-01-02 | EGEMEN GRUP | KİRİŞ | [10 empty] | 0% | 0 |  | 0% | 0 |  | #DIV/0! | ÖZGÜVEN C50 |  |  |  | 4 | 16 | 33.725 | 54.37167 | 68.2575 | 13.88583 | 2026-01-04 | 35.5 | 2026-01-09 | 57.3 | 60.5 | 53.9 | 2026-01-30 | 69.6 | 74.2 | 69.5
5 | 18 | 2026-01-03 | PEKPAY | KOLON | [10 empty] | 0% | 0 |  | 0% | 0 |  | #DIV/0! | KENT BETONDAN ALINDI C30 |  |  |  | 3 | 15 | 40.66 | 26.37833 | 35.1975 | 8.819167 | 2026-01-05 | 42.8 | 2026-01-10 | 27.1 | 29.9 | 26.3 | 2026-01-31 | 34.9 | 34.5 | 39.6
6 | 19 | 2026-01-03 | EGEMEN GRUP | ÖN. MAKAS | [10 empty] | 0% | 0 |  | 0% | 0 |  | #DIV/0! | ÖZGÜVEN C50 |  |  |  | 3 | 16 | 34.2 | 56.62 | #DIV/0! | #DIV/0! | 2026-01-05 | 36 | 2026-01-10 | 56.3 | 56.7 | 65.8 | 2026-01-31
6 | 20 | 2026-01-03 | BERGAMA PLASTİK | KOLON | [10 empty] | 0% | 0 |  | 0% | 0 |  | #DIV/0! | ÖZGÜVEN C30 |  |  |  | 3 | 15.5 | 22.8 | 27.77167 | #DIV/0! | #DIV/0! | 2026-01-05 | 24 | 2026-01-10 | 29.7 | 28.6 | 29.4 | 2026-01-31
6 | 21 | 2026-01-03 | EGEMEN GRUP | ÖN. AŞIK | [10 empty] | 0% | 0 |  | 0% | 0 |  | #DIV/0! | ÖZGÜVEN C40 |  |  |  | 3 | 15 | 32.11 | 50.95167 | #DIV/0! | #DIV/0! | 2026-01-05 | 33.8 | 2026-01-10 | 52.8 | 57.3 | 50.8 | 2026-01-31
6 | 22 | 2026-01-05 | EGEMEN GRUP | KOLON | [10 empty] | 0% | 0 |  | 0% | 0 |  | #DIV/0! | ÖZGÜVEN C30 |  |  |  | 10 | 16.5 | 21.47 | 39.93167 | #DIV/0! | #DIV/0! | 2026-01-07 | 22.6 | 2026-01-12 | 41.1 | 42.6 | 42.4 | 2026-02-02
7 | 23 | 2026-01-05 | EGEMEN GRUP | ÖN. MAKAS | [10 empty] | 0% | 0 |  | 0% | 0 |  | #DIV/0! | ÖZGÜVEN C50 |  |  |  | 10 | 16.5 | 39.235 | 61.62333 | #DIV/0! | #DIV/0! | 2026-01-07 | 41.3 | 2026-01-12 | 63.9 | 63 | 67.7 | 2026-02-02
7 | 24 | 2026-01-06 | BERGAMA PLASTİK | KOLON | [10 empty] | 0% | 0 |  | 0% | 0 |  | #DIV/0! | ÖZGÜVEN C30 |  |  |  | 11 | 17 | 22.325 | 36.70167 | #DIV/0! | #DIV/0! | 2026-01-08 | 23.5 | 2026-01-13 | 37.5 | 40.4 | 38 | 2026-02-03
7 | 25 | 2026-01-07 | BERGAMA PLASTİK | KOLON | [10 empty] | 0% | 0 |  | 0% | 0 |  | #DIV/0! | ÖZGÜVEN C30 |  |  |  | 11 | 19.5 | 34.105 | 41.26167 | #DIV/0! | #DIV/0! | 2026-01-09 | 35.9 | 2026-01-14 | 47.5 | 41.8 | 41 | 2026-02-04
7 | 26 | 2026-01-07 | EGEMEN GRUP | ÖN. MAKAS | [10 empty] | 0% | 0 |  | 0% | 0 |  | #DIV/0! | ÖZGÜVEN C50 |  |  |  | 11 | 20 | 46.93 | 50.66667 | #DIV/0! | #DIV/0! | 2026-01-09 | 49.4 | 2026-01-14 | 58.2 | 45.3 | 56.5 | 2026-02-04
8 | 27 | 2026-01-07 | EGEMEN GRUP | ÖN. AŞIK | [10 empty] | 0% | 0 |  | 0% | 0 |  | #DIV/0! | ÖZGÜVEN C40 |  |  |  | 13 | 17 | 36.005 | 47.31 | #DIV/0! | #DIV/0! | 2026-01-09 | 37.9 | 2026-01-14 | 47.9 | 48.9 | 52.6 | 2026-02-04
8 | 28 | 2026-01-08 | EGEMEN GRUP | ÖN. AŞIK | [10 empty] | 0% | 0 |  | 0% | 0 |  | #DIV/0! | KENT BETONDAN ALINDI C40 |  |  |  | 18 | 20 | 0 | 41.705 | #DIV/0! | #DIV/0! | 2026-01-10 |  | 2026-01-15 | 47.3 | 42.7 | 41.7 | 2026-02-05
8 | 29 | 2026-01-08 | EGEMEN GRUP | ÖN. MAKAS | [10 empty] | 0% | 0 |  | 0% | 0 |  | #DIV/0! | ÖZGÜVEN C50 |  |  |  | 18 | 20 | 0 | 47.91167 | #DIV/0! | #DIV/0! | 2026-01-10 |  | 2026-01-15 | 56.1 | 43.2 | 52 | 2026-02-05
8 | 30 | 2026-01-09 | BERGAMA PLASTİK | KOLON | [10 empty] | 0% | 0 |  | 0% | 0 |  | #DIV/0! | ÖZGÜVEN C30 |  |  |  | 9 | 16.5 | 0 | 36.03667 | #DIV/0! | #DIV/0! | 2026-01-11 |  | 2026-01-16 | 35.5 | 40.4 | 37.9 | 2026-02-06
8 | 31 | 2026-01-09 | EGEMEN GRUP | ÖN. MAKAS | [10 empty] | 0% | 0 |  | 0% | 0 |  | #DIV/0! | KENT BETONDAN ALINDI C50 |  |  |  | 8 | 17 | 0 | 38.03167 | #DIV/0! | #DIV/0! | 2026-01-11 |  | 2026-01-16 | 44.8 | 40.1 | 35.2 | 2026-02-06
8 | 32 | 2026-01-09 | ACEMOĞLU 18. PR | TT PLAK | [10 empty] | 0% | 0 |  | 0% | 0 |  | #DIV/0! | ÖZGÜVEN C40 |  |  |  | 8 | 17.5 | 0 | 56.49333 | #DIV/0! | #DIV/0! | 2026-01-11 |  | 2026-01-16 | 59.2 | 59.5 | 59.7 | 2026-02-06
8 | 33 | 2026-01-10 | BERGAMA PLASTİK | KOLON | [10 empty] | 0% | 0 |  | 0% | 0 |  | #DIV/0! | ÖZGÜVEN C30 |  |  |  | 7 | 16.5 | 0 | 45.94833 | #DIV/0! | #DIV/0! | 2026-01-12 |  | 2026-01-17 | 49.5 | 48.7 | 46.9 | 2026-02-07
8 | 34 | 2026-01-10 | BERGAMA PLASTİK | ÖN. MAKAS | [10 empty] | 0% | 0 |  | 0% | 0 |  | #DIV/0! | ÖZGÜVEN C40 |  |  |  | 7 | 16.5 | 0 | 43.44667 | #DIV/0! | #DIV/0! | 2026-01-12 |  | 2026-01-17 | 53.3 | 43.5 | 40.4 | 2026-02-07
9 | 35 | 2026-01-10 | EGEMEN GRUP | ÖN. MAKAS | [10 empty] | 0% | 0 |  | 0% | 0 |  | #DIV/0! | KENT BETONDAN ALINDI C50 |  |  |  | 7 | 17.5 | 0 | 48.60833 | #DIV/0! | #DIV/0! | 2026-01-12 |  | 2026-01-17 | 47.3 | 52.8 | 53.4 | 2026-02-07
9 | 36 | 2026-01-12 | PİYAP | KOLON | [10 empty] | 0% | 0 |  | 0% | 0 |  | #DIV/0! | ÖZGÜVEN C30 |  |  |  | 9 | 16.5 | 0 | 47.24667 | #DIV/0! | #DIV/0! | 2026-01-14 |  | 2026-01-19 | 46.1 | 49.4 | 53.7 | 2026-02-09
9 | 37 | 2026-01-12 | EGEMEN GRUP | ÖN MAKAS | [10 empty] | 0% | 0 |  | 0% | 0 |  | #DIV/0! | ÖZGÜVEN C50 |  |  |  | 8 | 16 | 0 | 57.12667 | #DIV/0! | #DIV/0! | 2026-01-14 |  | 2026-01-19 | 62.7 | 53.5 | 64.2 | 2026-02-09
9 | 38 | 2026-01-13 | EGEMEN GRUP | KOLON | [10 empty] | 0% | 0 |  | 0% | 0 |  | #DIV/0! | ÖZGÜVEN C30 |  |  |  | 9 | 15 | 0 | 47.08833 | #DIV/0! | #DIV/0! | 2026-01-15 |  | 2026-01-20 | 47.9 | 49.9 | 50.9 | 2026-02-10
9 | 39 | 2026-01-13 | EGEMEN GRUP | ÖN AŞIK | [10 empty] | 0% | 0 |  | 0% | 0 |  | #DIV/0! | ÖZGÜVEN C40 |  |  |  | 10 | 15 | 0 | 57.88667 | #DIV/0! | #DIV/0! | 2026-01-15 |  | 2026-01-20 | 64.6 | 59.2 | 59 | 2026-02-10 |  |  |  | 30.8 | 34.3
9 | 40 | 2026-01-14 | EGEMEN GRUP | ÖN MAKAS | [10 empty] | 0% | 0 |  | 0% | 0 |  | #DIV/0! | ÖZGÜVEN C50 |  |  |  | 8 | 15.5 | 0 | 65.39167 | #DIV/0! | #DIV/0! | 2026-01-16 |  | 2026-01-21 | 68.7 | 65 | 72.8 | 2026-02-11
9 | 41 | 2026-01-14 | BERGAMA PLASTİK | KOLON | [10 empty] | 0% | 0 |  | 0% | 0 |  | #DIV/0! | ÖZGÜVEN C30 |  |  |  | 8 | 16 | 0 | 37.11333 | #DIV/0! | #DIV/0! | 2026-01-16 |  | 2026-01-21 | 41.2 | 40.7 | 35.3 | 2026-02-11
9 | 42 | 2026-01-15 | EGEMEN GRUP | KOLON | [10 empty] | 0% | 0 |  | 0% | 0 |  | #DIV/0! | ÖZGÜVEN C30 |  |  |  | 12 | 18.5 | 0 | 39.07667 | #DIV/0! | #DIV/0! | 2026-01-17 |  | 2026-01-22 | 39.8 | 41.1 | 42.5 | 2026-02-12
9 | 43 | 2026-01-15 | EGEMEN GRUP | ÖN MAKAS | [10 empty] | 0% | 0 |  | 0% | 0 |  | #DIV/0! | ÖZGÜVEN C50 | [5 empty] | 0 | 48.95667 | #DIV/0! | #DIV/0! | 2026-01-17 |  | 2026-01-22 | 49.3 | 53.7 | 51.6 | 2026-02-12
9 | 44 | 2026-01-16 | BERGAMA PLASTİK | KOLON | [10 empty] | 0% | 0 |  | 0% | 0 |  | #DIV/0! | KENT C30 | [5 empty] | 0 | 38.06333 | #DIV/0! | #DIV/0! | 2026-01-18 |  | 2026-01-23 | 38.1 | 41.1 | 41 | 2026-02-13
9 | 45 | 2026-01-16 | EGEMEN GRUP | ÖN AŞIK | [10 empty] | 0% | 0 |  | 0% | 0 |  | #DIV/0! | KENT C40 | [5 empty] | 0 | 47.785 | #DIV/0! | #DIV/0! | 2026-01-18 |  | 2026-01-23 | 51.4 | 52.3 | 47.2 | 2026-02-13
10 | 46 | 2026-01-19 | EGEMEN GRUP | ÖN MAKAS | [10 empty] | 0% | 0 |  | 0% | 0 |  | #DIV/0! | ÖZGÜVEN C50 | [5 empty] | 0 | 56.715 | #DIV/0! | #DIV/0! | 2026-01-21 |  | 2026-01-26 | 60.8 | 60.7 | 57.6 | 2026-02-16
10 | 47 | 2026-01-20 | PİYAP | KOLON | [10 empty] | 0% | 0 |  | 0% | 0 |  | #DIV/0! | ÖZGÜVEN C30 | [5 empty] | 23.18 | 36.575 | #DIV/0! | #DIV/0! | 2026-01-22 | 24.4 | 2026-01-27 | 34.6 | 39.3 | 41.6 | 2026-02-17
10 | 48 | 2026-01-20 | BERGAMA PLASTİK | ÖN AŞIK | [10 empty] | 0% | 0 |  | 0% | 0 |  | #DIV/0! | ÖZGÜVEN C40 | [5 empty] | 32.015 | 47.84833 | #DIV/0! | #DIV/0! | 2026-01-22 | 33.7 | 2026-01-27 | 50.9 | 52.7 | 47.5 | 2026-02-17 |  |  |  | 23.4 | 33.7
10 | 49 | 2026-01-20 | EGEMEN GRUP | ÖN MAKAS | [10 empty] | 0% | 0 |  | 0% | 0 |  | #DIV/0! | ÖZGÜVEN C50 | [5 empty] | 0 | 57.53833 | #DIV/0! | #DIV/0! | 2026-01-22 |  | 2026-01-27 | 56 | 58.5 | 67.2 | 2026-02-17
10 | 50 | 2026-01-21 | PEKPAY | ÖN AŞIK | [10 empty] | 0% | 0 |  | 0% | 0 |  | #DIV/0! | ÖZGÜVEN C40 | [5 empty] | 0 | 44.77667 | #DIV/0! | #DIV/0! | 2026-01-23 |  | 2026-01-28 | 48.9 | 49.9 | 42.6 | 2026-02-18
10 | 51 | 2026-01-21 | EGEMEN GRUP | ÖN MAKAS | [10 empty] | 0% | 0 |  | 0% | 0 |  | #DIV/0! | ÖZGÜVEN C50 | [5 empty] | 0 | 53.89667 | #DIV/0! | #DIV/0! | 2026-01-23 |  | 2026-01-28 | 50.8 | 56.1 | 63.3 | 2026-02-18
10 | 52 | 2026-01-22 | EGEMEN GRUP | KOLON | [10 empty] | 0% | 0 |  | 0% | 0 |  | #DIV/0! | ÖZGÜVEN C30 | [5 empty] | 0 | 38.38 | #DIV/0! | #DIV/0! | 2026-01-24 |  | 2026-01-29 | 36.8 | 40.8 | 43.6 | 2026-02-19
11 | 53 | 2026-01-22 | EGEMEN GRUP | ÖN MAKAS | [10 empty] | 0% | 0 |  | 0% | 0 |  | #DIV/0! | ÖZGÜVEN C50 | [5 empty] | 0 | 59.78667 | #DIV/0! | #DIV/0! | 2026-01-24 |  | 2026-01-29 | 60.8 | 63.3 | 64.7 | 2026-02-19
11 | 54 | 2026-01-22 | BERGAMA PLASTİK | ÖN AŞIK | [10 empty] | 0% | 0 |  | 0% | 0 |  | #DIV/0! | KENT C40 | [5 empty] | 0 | 49.4 | #DIV/0! | #DIV/0! | 2026-01-24 |  | 2026-01-29 | 50.8 | 51.5 | 53.7 | 2026-02-19
11 | 55 | 2026-01-24 | PİYAP | KOLON | [10 empty] | 0% | 0 |  | 0% | 0 |  | #DIV/0! | ÖZGÜVEN C30 | [5 empty] | 0 | 41.86333 | #DIV/0! | #DIV/0! | 2026-01-26 |  | 2026-01-31 | 42.2 | 44.6 | 45.4 | 2026-02-21
12 | 56 | 2026-01-24 | EGEMEN GRUP | ÖN MAKAS | [10 empty] | 0% | 0 |  | 0% | 0 |  | #DIV/0! | ÖZGÜVEN C50 | [5 empty] | 0 | 47.12 | #DIV/0! | #DIV/0! | 2026-01-26 |  | 2026-01-31 | 47.2 | 54.6 | 47 | 2026-02-21
12 | 57 | 2026-01-26 | EGEMEN GRUP | KOLON | [10 empty] | 0% | 0 |  | 0% | 0 |  | #DIV/0! | KENT C30 | [5 empty] | 0 | 41.99 | #DIV/0! | #DIV/0! | 2026-01-28 |  | 2026-02-02 | 45 | 43.6 | 44 | 2026-02-23
12 | 58 | 2026-01-26 | PEKPAY | ÖN MAKAS | [10 empty] | 0% | 0 |  | 0% | 0 |  | #DIV/0! | KENT C40 | [5 empty] | 0 | 44.365 | #DIV/0! | #DIV/0! | 2026-01-28 |  | 2026-02-02 | 48.4 | 47.2 | 44.5 | 2026-02-23
13 | 59 | 2026-01-26 | EGEMEN GRUP | ÖN MAKAS | [10 empty] | 0% | 0 |  | 0% | 0 |  | #DIV/0! | KENT C50 | [5 empty] | 0 | 52.12333 | #DIV/0! | #DIV/0! | 2026-01-28 |  | 2026-02-02 | 50.1 | 51.7 | 62.8 | 2026-02-23
13 | 60 | 2026-01-27 | EGEMEN GRUP | KOLON | [10 empty] | 0% | 0 |  | 0% | 0 |  | #DIV/0! | ÖZGÜVEN C30 | [5 empty] | 0 | #DIV/0! | #DIV/0! | #DIV/0! | 2026-01-29 |  | 2026-02-03 |  |  |  | 2026-02-24
14 | 61 | 2026-01-27 | EGEMEN GRUP | ÖN MAKAS | [10 empty] | 0% | 0 |  | 0% | 0 |  | #DIV/0! | KENT C50 | [5 empty] | 0 | #DIV/0! | #DIV/0! | #DIV/0! | 2026-01-29 |  | 2026-02-03 |  |  |  | 2026-02-24
14 | 62 | 2026-01-28 | BERGAMA PLASTİK | KOLON | [10 empty] | 0% | 0 |  | 0% | 0 |  | #DIV/0! | ÖZGÜVEN C30 | [5 empty] | 0 | #DIV/0! | #DIV/0! | #DIV/0! | 2026-01-30 |  | 2026-02-04 |  |  |  | 2026-02-25
14 | 63 | 2026-01-29 | YUSER | KOLON | [10 empty] | 0% | 0 |  | 0% | 0 |  | #DIV/0! | ÖZGÜVEN C30 | [5 empty] | 0 | #DIV/0! | #DIV/0! | #DIV/0! | 2026-01-31 |  | 2026-02-05 |  |  |  | 2026-02-26
14 | 64 | 2026-01-29 | EGEMEN GRUP | KİRİŞ | [10 empty] | 0% | 0 |  | 0% | 0 |  | #DIV/0! | ÖZGÜVEN C40 | [5 empty] | 0 | #DIV/0! | #DIV/0! | #DIV/0! | 2026-01-31 |  | 2026-02-05 |  |  |  | 2026-02-26
14 | 65 | 2026-01-30 | YUSER | KOLON | [10 empty] | 0% | 0 |  | 0% | 0 |  | #DIV/0! | ÖZGÜVEN C30 | [5 empty] | 0 | #DIV/0! | #DIV/0! | #DIV/0! | 2026-02-01 |  | 2026-02-06 |  |  |  | 2026-02-27
14 | 66 | 2026-01-30 | EGEMEN GRUP | ÖN MAKAS | [10 empty] | 0% | 0 |  | 0% | 0 |  | #DIV/0! | KENT C50 | [5 empty] | 0 | #DIV/0! | #DIV/0! | #DIV/0! | 2026-02-01 |  | 2026-02-06 |  |  |  | 2026-02-27
14 | 67 | 2026-02-02 | EGEMEN GRUP | KİRİŞ | [10 empty] | 0% | 0 |  | 0% | 0 |  | #DIV/0! | KENT C40 | [5 empty] | 0 | #DIV/0! | #DIV/0! | #DIV/0! | 2026-02-04 |  | 2026-02-09 |  |  |  | 2026-03-02
14 | 68 | 2026-02-02 | EGEMEN GRUP | ÖN MAKAS | [10 empty] | 0% | 0 |  | 0% | 0 |  | #DIV/0! | ÖZGÜVEN C50 | [5 empty] | 0 | #DIV/0! | #DIV/0! | #DIV/0! | 2026-02-04 |  | 2026-02-09 |  |  |  | 2026-03-02
14 | 69 | [13 empty] | 0% | 0 |  | 0% | 0 |  | #DIV/0! | [6 empty] | 0 | #DIV/0! | #DIV/0! | #DIV/0! | 1900-01-01 |  | 1900-01-06 |  |  |  | 1900-01-27
15 | 70 | [13 empty] | 0% | 0 |  | 0% | 0 |  | #DIV/0! | [6 empty] | 0 | #DIV/0! | #DIV/0! | #DIV/0! | 1900-01-01 |  | 1900-01-06 |  |  |  | 1900-01-27
15 | 71 | [13 empty] | 0% | 0 |  | 0% | 0 |  | #DIV/0! | [6 empty] | 0 | #DIV/0! | #DIV/0! | #DIV/0! | 1900-01-01 |  | 1900-01-06 |  |  |  | 1900-01-27
15 | 72 | [13 empty] | 0% | 0 |  | 0% | 0 |  | #DIV/0! | [6 empty] | 0 | #DIV/0! | #DIV/0! | #DIV/0! | 1900-01-01 |  | 1900-01-06 |  |  |  | 1900-01-27
15 | 73 | [13 empty] | 0% | 0 |  | 0% | 0 |  | #DIV/0! | [6 empty] | 0 | #DIV/0! | #DIV/0! | #DIV/0! | 1900-01-01 |  | 1900-01-06 |  |  |  | 1900-01-27
15 | 74 | [13 empty] | 0% | 0 |  | 0% | 0 |  | #DIV/0! | [6 empty] | 0 | #DIV/0! | #DIV/0! | #DIV/0! | 1900-01-01 |  | 1900-01-06 |  |  |  | 1900-01-27
15 | 75 | [13 empty] | 0% | 0 |  | 0% | 0 |  | #DIV/0! | [6 empty] | 0 | #DIV/0! | #DIV/0! | #DIV/0! | 1900-01-01 |  | 1900-01-06 |  |  |  | 1900-01-27
15 | 76 | [13 empty] | 0% | 0 |  | 0% | 0 |  | #DIV/0! | [6 empty] | 0 | #DIV/0! | #DIV/0! | #DIV/0! | 1900-01-01 |  | 1900-01-06 |  |  |  | 1900-01-27
15 | 82 | [13 empty] | 0% | 0 |  | 0% | 0 |  | #DIV/0! | [6 empty] | 0 | #DIV/0! | #DIV/0! | #DIV/0! | 1900-01-01 |  | 1900-01-06 |  |  |  | 1900-01-27
15 | 83 | [13 empty] | 0% | 0 |  | 0% | 0 |  | #DIV/0! | [6 empty] | 0 | #DIV/0! | #DIV/0! | #DIV/0! | 1900-01-01 |  | 1900-01-06 |  |  |  | 1900-01-27
15 | 84 | [13 empty] | 0% | 0 |  | 0% | 0 |  | #DIV/0! | [6 empty] | 0 | #DIV/0! | #DIV/0! | #DIV/0! | 1900-01-01 |  | 1900-01-06 |  |  |  | 1900-01-27
15 | 85 | [13 empty] | 0% | 0 |  | 0% | 0 |  | #DIV/0! | [6 empty] | 0 | #DIV/0! | #DIV/0! | #DIV/0! | 1900-01-01 |  | 1900-01-06 |  |  |  | 1900-01-27
15 | 86 | [13 empty] | 0% | 0 |  | 0% | 0 |  | #DIV/0! | [6 empty] | 0 | #DIV/0! | #DIV/0! | #DIV/0! | 1900-01-01 |  | 1900-01-06 |  |  |  | 1900-01-27
16 | 87 | [13 empty] | 0% | 0 |  | 0% | 0 |  | #DIV/0! | [6 empty] | 0 | #DIV/0! | #DIV/0! | #DIV/0! | 1900-01-01 |  | 1900-01-06 |  |  |  | 1900-01-27
16 | 88 | [13 empty] | 0% | 0 |  | 0% | 0 |  | #DIV/0! | [6 empty] | 0 | #DIV/0! | #DIV/0! | #DIV/0! | 1900-01-01 |  | 1900-01-06 |  |  |  | 1900-01-27
16 | 89 | [13 empty] | 0% | 0 |  | 0% | 0 |  | #DIV/0! | [6 empty] | 0 | #DIV/0! | #DIV/0! | #DIV/0! | 1900-01-01 |  | 1900-01-06 |  |  |  | 1900-01-27
16 | 90 | [13 empty] | 0% | 0 |  | 0% | 0 |  | #DIV/0! | [6 empty] | 0 | #DIV/0! | #DIV/0! | #DIV/0! | 1900-01-01 |  | 1900-01-06 |  |  |  | 1900-01-27
16 | 91 | [13 empty] | 0% | 0 |  | 0% | 0 |  | #DIV/0! | [6 empty] | 0 | #DIV/0! | #DIV/0! | #DIV/0! | 1900-01-01 |  | 1900-01-06 |  |  |  | 1900-01-27
16 | 92 | [13 empty] | 0% | 0 |  | 0% | 0 |  | #DIV/0! | [6 empty] | 0 | #DIV/0! | #DIV/0! | #DIV/0! | 1900-01-01 |  | 1900-01-06 |  |  |  | 1900-01-27
16 | 93 | [13 empty] | 0% | 0 |  | 0% | 0 |  | #DIV/0! | [6 empty] | 0 | #DIV/0! | #DIV/0! | #DIV/0! | 1900-01-01 |  | 1900-01-06 |  |  |  | 1900-01-27
16 | 94 | [13 empty] | 0% | 0 |  | 0% | 0 |  | #DIV/0! | [6 empty] | 0 | #DIV/0! | #DIV/0! | #DIV/0! | 1900-01-02 |  | 1900-01-06 |  |  |  | 1900-01-27
16 | 95 | [13 empty] | 0% | 0 |  | 0% | 0 |  | #DIV/0! | [6 empty] | 0 | #DIV/0! | #DIV/0! | #DIV/0! | 1900-01-02 |  | 1900-01-06 |  |  |  | 1900-01-27
16 | 96 | [13 empty] | 0% | 0 |  | 0% | 0 |  | #DIV/0! | [6 empty] | 0 | #DIV/0! | #DIV/0! | #DIV/0! | 1900-01-02 |  | 1900-01-06 |  |  |  | 1900-01-27
17 | 97 | [13 empty] | 0% | 0 |  | 0% | 0 |  | #DIV/0! | [6 empty] | 0 | #DIV/0! | #DIV/0! | #DIV/0! | 1900-01-02 |  | 1900-01-06 |  |  |  | 1900-01-27
17 | 98 | [13 empty] | 0% | 0 |  | 0% | 0 |  | #DIV/0! | [6 empty] | 0 | #DIV/0! | #DIV/0! | #DIV/0! | 1900-01-02 |  | 1900-01-06 |  |  |  | 1900-01-27
17 | 99 | [13 empty] | 0% | 0 |  | 0% | 0 |  | #DIV/0! | [6 empty] | 0 | #DIV/0! | #DIV/0! | #DIV/0! | 1900-01-02 |  | 1900-01-06 |  |  |  | 1900-01-27
17 | 100 | [13 empty] | 0% | 0 |  | 0% | 0 |  | #DIV/0! | [6 empty] | 0 | #DIV/0! | #DIV/0! | #DIV/0! | 1900-01-02 |  | 1900-01-06 |  |  |  | 1900-01-27
17 | 101 | [13 empty] | 0% | 0 |  | 0% | 0 |  | #DIV/0! | [6 empty] | 0 | #DIV/0! | #DIV/0! | #DIV/0! | 1900-01-02 |  | 1900-01-06 |  |  |  | 1900-01-27
17 | 102 | [13 empty] | 0% | 0 |  | 0% | 0 |  | #DIV/0! | [6 empty] | 0 | #DIV/0! | #DIV/0! | #DIV/0! | 1900-01-02 |  | 1900-01-06 |  |  |  | 1900-01-27
17 | 103 | [13 empty] | 0% | 0 |  | 0% | 0 |  | #DIV/0! | [6 empty] | 0 | #DIV/0! | #DIV/0! | #DIV/0! | 1900-01-02 |  | 1900-01-06 |  |  |  | 1900-01-27
17 | 104 | [13 empty] | 0% | 0 |  | 0% | 0 |  | #DIV/0! | [6 empty] | 0 | #DIV/0! | #DIV/0! | #DIV/0! | 1900-01-02 |  | 1900-01-06 |  |  |  | 1900-01-27
17 | 105 | [13 empty] | 0% | 0 |  | 0% | 0 |  | #DIV/0! | [6 empty] | 0 | #DIV/0! | #DIV/0! | #DIV/0! | 1900-01-02 |  | 1900-01-06 |  |  |  | 1900-01-27
17 | 106 | [13 empty] | 0% | 0 |  | 0% | 0 |  | #DIV/0! | [6 empty] | 0 | #DIV/0! | #DIV/0! | #DIV/0! | 1900-01-02 |  | 1900-01-06 |  |  |  | 1900-01-27
17 | 107 | [13 empty] | 0% | 0 |  | 0% | 0 |  | #DIV/0! | [6 empty] | 0 | #DIV/0! | #DIV/0! | #DIV/0! | 1900-01-02 |  | 1900-01-06 |  |  |  | 1900-01-27
17 | 108 | [13 empty] | 0% | 0 |  | 0% | 0 |  | #DIV/0! | [6 empty] | 0 | #DIV/0! | #DIV/0! | #DIV/0! | 1900-01-02 |  | 1900-01-06 |  |  |  | 1900-01-27
17 | 109 | [13 empty] | 0% | 0 |  | 0% | 0 |  | #DIV/0! | [6 empty] | 0 | #DIV/0! | #DIV/0! | #DIV/0! | 1900-01-02 |  | 1900-01-06 |  |  |  | 1900-01-27
17 | 110 | [13 empty] | 0% | 0 |  | 0% | 0 |  | #DIV/0! | [6 empty] | 0 | #DIV/0! | #DIV/0! | #DIV/0! | 1900-01-02 |  | 1900-01-06 |  |  |  | 1900-01-27
17 | 111 | [13 empty] | 0% | 0 |  | 0% | 0 |  | #DIV/0! | [6 empty] | 0 | #DIV/0! | #DIV/0! | #DIV/0! | 1900-01-02 |  | 1900-01-06 |  |  |  | 1900-01-27
18 | 112 | [13 empty] | 0% | 0 |  | 0% | 0 |  | #DIV/0! | [6 empty] | 0 | #DIV/0! | #DIV/0! | #DIV/0! | 1900-01-02 |  | 1900-01-06 |  |  |  | 1900-01-27
18 | 113 | [13 empty] | 0% | 0 |  | 0% | 0 |  | #DIV/0! | [6 empty] | 0 | #DIV/0! | #DIV/0! | #DIV/0! | 1900-01-02 |  | 1900-01-06 |  |  |  | 1900-01-27
18 | 114 | [13 empty] | 0% | 0 |  | 0% | 0 |  | #DIV/0! | [6 empty] | 0 | #DIV/0! | #DIV/0! | #DIV/0! | 1900-01-02 |  | 1900-01-06 |  |  |  | 1900-01-27
18 | 115 | [13 empty] | 0% | 0 |  | 0% | 0 |  | #DIV/0! | [6 empty] | 0 | #DIV/0! | #DIV/0! | #DIV/0! | 1900-01-02 |  | 1900-01-06 |  |  |  | 1900-01-27
18 | 116 | [13 empty] | 0% | 0 |  | 0% | 0 |  | #DIV/0! | [6 empty] | 0 | #DIV/0! | #DIV/0! | #DIV/0! | 1900-01-02 |  | 1900-01-06 |  |  |  | 1900-01-27
19 | 117 | [13 empty] | 0% | 0 |  | 0% | 0 |  | #DIV/0! | [6 empty] | 0 | #DIV/0! | #DIV/0! | #DIV/0! | 1900-01-02 |  | 1900-01-06 |  |  |  | 1900-01-27
20 | 118 | [13 empty] | 0% | 0 |  | 0% | 0 |  | #DIV/0! | [6 empty] | 0 | #DIV/0! | #DIV/0! | #DIV/0! | 1900-01-02 |  | 1900-01-06 |  |  |  | 1900-01-27
20 | 119 | [13 empty] | 0% | 0 |  | 0% | 0 |  | #DIV/0! | [6 empty] | 0 | #DIV/0! | #DIV/0! | #DIV/0! | 1900-01-02 |  | 1900-01-06 |  |  |  | 1900-01-27
20 | 120 | [13 empty] | 0% | 0 |  | 0% | 0 |  | #DIV/0! | [6 empty] | 0 | #DIV/0! | #DIV/0! | #DIV/0! | 1900-01-02 |  | 1900-01-06 |  |  |  | 1900-01-27
20 | 121 | [13 empty] | 0% | 0 |  | 0% | 0 |  | #DIV/0! | [6 empty] | 0 | #DIV/0! | #DIV/0! | #DIV/0! | 1900-01-02 |  | 1900-01-06 |  |  |  | 1900-01-27
20 | 122 | [13 empty] | 0% | 0 |  | 0% | 0 |  | #DIV/0! | [6 empty] | 0 | #DIV/0! | #DIV/0! | #DIV/0! | 1900-01-02 |  | 1900-01-06 |  |  |  | 1900-01-27
20 | 123 | [13 empty] | 0% | 0 |  | 0% | 0 |  | #DIV/0! | [6 empty] | 0 | #DIV/0! | #DIV/0! | #DIV/0! | 1900-01-02 |  | 1900-01-06 |  |  |  | 1900-01-27
| 124 | [13 empty] | 0% | 0 |  | 0% | 0 |  | #DIV/0! | [6 empty] | 0 | #DIV/0! | #DIV/0! | #DIV/0! | 1900-01-02 |  | 1900-01-06 |  |  |  | 1900-01-27
22 | 125 | [13 empty] | 0% | 0 |  | 0% | 0 |  | #DIV/0! | [6 empty] | 0 | #DIV/0! | #DIV/0! | #DIV/0! | 1900-01-02 |  | 1900-01-06 |  |  |  | 1900-01-27
22 | 126 | [13 empty] | 0% | 0 |  | 0% | 0 |  | #DIV/0! | [6 empty] | 0 | #DIV/0! | #DIV/0! | #DIV/0! | 1900-01-02 |  | 1900-01-06 |  |  |  | 1900-01-27
22 | 127 | [13 empty] | 0% | 0 |  | 0% | 0 |  | #DIV/0! | [6 empty] | 0 | #DIV/0! | #DIV/0! | #DIV/0! | 1900-01-02 |  | 1900-01-06 |  |  |  | 1900-01-27
22 | 128 | [13 empty] | 0% | 0 |  | 0% | 0 |  | #DIV/0! | [6 empty] | 0 | #DIV/0! | #DIV/0! | #DIV/0! | 1900-01-02 |  | 1900-01-06 |  |  |  | 1900-01-27
22 | 129 | [13 empty] | 0% | 0 |  | 0% | 0 |  | #DIV/0! | [6 empty] | 0 | #DIV/0! | #DIV/0! | #DIV/0! | 1900-01-02 |  | 1900-01-06 |  |  |  | 1900-01-27
22 | 130 | [13 empty] | 0% | 0 |  | 0% | 0 |  | #DIV/0! | [6 empty] | 0 | #DIV/0! | #DIV/0! | #DIV/0! | 1900-01-02 |  | 1900-01-06 |  |  |  | 1900-01-27
22 | 131 | [13 empty] | 0% | 0 |  | 0% | 0 |  | #DIV/0! | [6 empty] | 0 | #DIV/0! | #DIV/0! | #DIV/0! | 1900-01-02 |  | 1900-01-06 |  |  |  | 1900-01-27
22 | 132 | [13 empty] | 0% | 0 |  | 0% | 0 |  | #DIV/0! | [6 empty] | 0 | #DIV/0! | #DIV/0! | #DIV/0! | 1900-01-02 |  | 1900-01-06 |  |  |  | 1900-01-27
22 | 133 | [13 empty] | 0% | 0 |  | 0% | 0 |  | #DIV/0! | [6 empty] | 0 | #DIV/0! | #DIV/0! | #DIV/0! | 1900-01-02 |  | 1900-01-06 |  |  |  | 1900-01-27
21 | 134 | [13 empty] | 0% | 0 |  | 0% | 0 |  | #DIV/0! | [6 empty] | 0 | #DIV/0! | #DIV/0! | #DIV/0! | 1900-01-02 |  | 1900-01-06 |  |  |  | 1900-01-27
21 | 135 | [13 empty] | 0% | 0 |  | 0% | 0 |  | #DIV/0! | [6 empty] | 0 | #DIV/0! | #DIV/0! | #DIV/0! | 1900-01-02 |  | 1900-01-06 |  |  |  | 1900-01-27
21 | 136 | [13 empty] | 0% | 0 |  | 0% | 0 |  | #DIV/0! | [6 empty] | 0 | #DIV/0! | #DIV/0! | #DIV/0! | 1900-01-02 |  | 1900-01-06 |  |  |  | 1900-01-27
21 | 137 | [13 empty] | 0% | 0 |  | 0% | 0 |  | #DIV/0! | [6 empty] | 0 | #DIV/0! | #DIV/0! | #DIV/0! | 1900-01-02 |  | 1900-01-06 |  |  |  | 1900-01-27
21 | 138 | [13 empty] | 0% | 0 |  | 0% | 0 |  | #DIV/0! | [6 empty] | 0 | #DIV/0! | #DIV/0! | #DIV/0! | 1900-01-02 |  | 1900-01-06 |  |  |  | 1900-01-27
21 | 139 | [13 empty] | 0% | 0 |  | 0% | 0 |  | #DIV/0! | [6 empty] | 0 | #DIV/0! | #DIV/0! | #DIV/0! | 1900-01-02 |  | 1900-01-06 |  |  |  | 1900-01-27
21 | 140 | [13 empty] | 0% | 0 |  | 0% | 0 |  | #DIV/0! | [6 empty] | 0 | #DIV/0! | #DIV/0! | #DIV/0! | 1900-01-02 |  | 1900-01-06 |  |  |  | 1900-01-27
21 | 141 | [13 empty] | 0% | 0 |  | 0% | 0 |  | #DIV/0! | [6 empty] | 0 | #DIV/0! | #DIV/0! | #DIV/0! | 1900-01-02 |  | 1900-01-06 |  |  |  | 1900-01-27
21 | 142 | [13 empty] | 0% | 0 |  | 0% | 0 |  | #DIV/0! | [6 empty] | 0 | #DIV/0! | #DIV/0! | #DIV/0! | 1900-01-02 |  | 1900-01-06 |  |  |  | 1900-01-27
21 | 143 | [13 empty] | 0% | 0 |  | 0% | 0 |  | #DIV/0! | [6 empty] | 0 | #DIV/0! | #DIV/0! | #DIV/0! | 1900-01-02 |  | 1900-01-06 |  |  |  | 1900-01-27
21 | 144 | [13 empty] | 0% | 0 |  | 0% | 0 |  | #DIV/0! | [6 empty] | 0 | #DIV/0! | #DIV/0! | #DIV/0! | 1900-01-02 |  | 1900-01-06 |  |  |  | 1900-01-27
22 | 145 | [13 empty] | 0% | 0 |  | 0% | 0 |  | #DIV/0! | [6 empty] | 0 | #DIV/0! | #DIV/0! | #DIV/0! | 1900-01-02 |  | 1900-01-06 |  |  |  | 1900-01-27
22 | 146 | [13 empty] | 0% | 0 |  | 0% | 0 |  | #DIV/0! | [6 empty] | 0 | #DIV/0! | #DIV/0! | #DIV/0! | 1900-01-02 |  | 1900-01-06 |  |  |  | 1900-01-27
22 | 147 | [13 empty] | 0% | 0 |  | 0% | 0 |  | #DIV/0! | [6 empty] | 0 | #DIV/0! | #DIV/0! | #DIV/0! | 1900-01-02 |  | 1900-01-06 |  |  |  | 1900-01-27
22 | 148 | [13 empty] | 0% | 0 |  | 0% | 0 |  | #DIV/0! | [6 empty] | 0 | #DIV/0! | #DIV/0! | #DIV/0! | 1900-01-02 |  | 1900-01-06 |  |  |  | 1900-01-27
22 | 149 | [13 empty] | 0% | 0 |  | 0% | 0 |  | #DIV/0! | [6 empty] | 0 | #DIV/0! | #DIV/0! | #DIV/0! | 1900-01-02 |  | 1900-01-06 |  |  |  | 1900-01-27
22 | 150 | [13 empty] | 0% | 0 |  | 0% | 0 |  | #DIV/0! | [6 empty] | 0 | #DIV/0! | #DIV/0! | #DIV/0! | 1900-01-02 |  | 1900-01-06 |  |  |  | 1900-01-27
22 | 151 | [13 empty] | 0% | 0 |  | 0% | 0 |  | #DIV/0! | [6 empty] | 0 | #DIV/0! | #DIV/0! | #DIV/0! | 1900-01-02 |  | 1900-01-06 |  |  |  | 1900-01-27
22 | 152 | [13 empty] | 0% | 0 |  | 0% | 0 |  | #DIV/0! | [6 empty] | 0 | #DIV/0! | #DIV/0! | #DIV/0! | 1900-01-02 |  | 1900-01-06 |  |  |  | 1900-01-27
22 | 153 | [13 empty] | 0% | 0 |  | 0% | 0 |  | #DIV/0! | [6 empty] | 0 | #DIV/0! | #DIV/0! | #DIV/0! | 1900-01-02 |  | 1900-01-06 |  |  |  | 1900-01-27
22 | 154 | [13 empty] | 0% | 0 |  | 0% | 0 |  | #DIV/0! | [6 empty] | 0 | #DIV/0! | #DIV/0! | #DIV/0! | 1900-01-02 |  | 1900-01-06 |  |  |  | 1900-01-27
22 | 155 | [13 empty] | 0% | 0 |  | 0% | 0 |  | #DIV/0! | [6 empty] | 0 | #DIV/0! | #DIV/0! | #DIV/0! | 1900-01-02 |  | 1900-01-06 |  |  |  | 1900-01-27
22 | 156 | [13 empty] | 0% | 0 |  | 0% | 0 |  | #DIV/0! | [6 empty] | 0 | #DIV/0! | #DIV/0! | #DIV/0! | 1900-01-02 |  | 1900-01-06 |  |  |  | 1900-01-27
23 | 157 | [13 empty] | 0% | 0 |  | 0% | 0 |  | #DIV/0! | [6 empty] | 0 | #DIV/0! | #DIV/0! | #DIV/0! | 1900-01-02 |  | 1900-01-06 |  |  |  | 1900-01-27
23 | 158 | [13 empty] | 0% | 0 |  | 0% | 0 |  | #DIV/0! | [6 empty] | 0 | #DIV/0! | #DIV/0! | #DIV/0! | 1900-01-02 |  | 1900-01-06 |  |  |  | 1900-01-27
23 | 159 | [13 empty] | 0% | 0 |  | 0% | 0 |  | #DIV/0! | [6 empty] | 0 | #DIV/0! | #DIV/0! | #DIV/0! | 1900-01-02 |  | 1900-01-06 |  |  |  | 1900-01-27
23 | 160 | [13 empty] | 0% | 0 |  | 0% | 0 |  | #DIV/0! | [6 empty] | 0 | #DIV/0! | #DIV/0! | #DIV/0! | 1900-01-02 |  | 1900-01-06 |  |  |  | 1900-01-27
23 | 161 | [13 empty] | 0% | 0 |  | 0% | 0 |  | #DIV/0! | [6 empty] | 0 | #DIV/0! | #DIV/0! | #DIV/0! | 1900-01-02 |  | 1900-01-06 |  |  |  | 1900-01-27
23 | 162 | [13 empty] | 0% | 0 |  | 0% | 0 |  | #DIV/0! | [6 empty] | 0 | #DIV/0! | #DIV/0! | #DIV/0! | 1900-01-02 |  | 1900-01-06 |  |  |  | 1900-01-27
23 | 163 | [13 empty] | 0% | 0 |  | 0% | 0 |  | #DIV/0! | [6 empty] | 0 | #DIV/0! | #DIV/0! | #DIV/0! | 1900-01-02 |  | 1900-01-06 |  |  |  | 1900-01-27
23 | 164 | [13 empty] | 0% | 0 |  | 0% | 0 |  | #DIV/0! | [6 empty] | 0 | #DIV/0! | #DIV/0! | #DIV/0! | 1900-01-02 |  | 1900-01-06 |  |  |  | 1900-01-27
23 | 165 | [13 empty] | 0% | 0 |  | 0% | 0 |  | #DIV/0! | [6 empty] | 0 | #DIV/0! | #DIV/0! | #DIV/0! | 1900-01-02 |  | 1900-01-06 |  |  |  | 1900-01-27
24 | 166 | [13 empty] | 0% | 0 |  | 0% | 0 |  | #DIV/0! | [6 empty] | 0 | #DIV/0! | #DIV/0! | #DIV/0! | 1900-01-02 |  | 1900-01-06 |  |  |  | 1900-01-27
24 | 167 | [13 empty] | 0% | 0 |  | 0% | 0 |  | #DIV/0! | [6 empty] | 0 | #DIV/0! | #DIV/0! | #DIV/0! | 1900-01-02 |  | 1900-01-06 |  |  |  | 1900-01-27
24 | 168 | [13 empty] | 0% | 0 |  | 0% | 0 |  | #DIV/0! | [6 empty] | 0 | #DIV/0! | #DIV/0! | #DIV/0! | 1900-01-02 |  | 1900-01-06 |  |  |  | 1900-01-27
24 | 169 | [13 empty] | 0% | 0 |  | 0% | 0 |  | #DIV/0! | [6 empty] | 0 | #DIV/0! | #DIV/0! | #DIV/0! | 1900-01-02 |  | 1900-01-06 |  |  |  | 1900-01-27
24 | 170 | [13 empty] | 0% | 0 |  | 0% | 0 |  | #DIV/0! | [6 empty] | 0 | #DIV/0! | #DIV/0! | #DIV/0! | 1900-01-02 |  | 1900-01-06 |  |  |  | 1900-01-27
24 | 171 | [13 empty] | 0% | 0 |  | 0% | 0 |  | #DIV/0! | [6 empty] | 0 | #DIV/0! | #DIV/0! | #DIV/0! | 1900-01-02 |  | 1900-01-06 |  |  |  | 1900-01-27
24 | 172 | [13 empty] | 0% | 0 |  | 0% | 0 |  | #DIV/0! | [6 empty] | 0 | #DIV/0! | #DIV/0! | #DIV/0! | 1900-01-02 |  | 1900-01-06 |  |  |  | 1900-01-27
24 | 173 | [13 empty] | 0% | 0 |  | 0% | 0 |  | #DIV/0! | [6 empty] | 0 | #DIV/0! | #DIV/0! | #DIV/0! | 1900-01-02 |  | 1900-01-06 |  |  |  | 1900-01-27
24 | 174 | [13 empty] | 0% | 0 |  | 0% | 0 |  | #DIV/0! | [6 empty] | 0 | #DIV/0! | #DIV/0! | #DIV/0! | 1900-01-02 |  | 1900-01-06 |  |  |  | 1900-01-27
24 | 175 | [13 empty] | 0% | 0 |  | 0% | 0 |  | #DIV/0! | [6 empty] | 0 | #DIV/0! | #DIV/0! | #DIV/0! | 1900-01-02 |  | 1900-01-06 |  |  |  | 1900-01-27
24 | 176 | [13 empty] | 0% | 0 |  | 0% | 0 |  | #DIV/0! | [6 empty] | 0 | #DIV/0! | #DIV/0! | #DIV/0! | 1900-01-02 |  | 1900-01-06 |  |  |  | 1900-01-27
24 | 177 | [13 empty] | 0% | 0 |  | 0% | 0 |  | #DIV/0! | [6 empty] | 0 | #DIV/0! | #DIV/0! | #DIV/0! | 1900-01-02 |  | 1900-01-06 |  |  |  | 1900-01-27
24 | 178 | [13 empty] | 0% | 0 |  | 0% | 0 |  | #DIV/0! | [6 empty] | 0 | #DIV/0! | #DIV/0! | #DIV/0! | 1900-01-02 |  | 1900-01-06 |  |  |  | 1900-01-27
24 | 179 | [13 empty] | 0% | 0 |  | 0% | 0 |  | #DIV/0! | [6 empty] | 0 | #DIV/0! | #DIV/0! | #DIV/0! | 1900-01-02 |  | 1900-01-06 |  |  |  | 1900-01-27
24 | 180 | [13 empty] | 0% | 0 |  | 0% | 0 |  | #DIV/0! | [6 empty] | 0 | #DIV/0! | #DIV/0! | #DIV/0! | 1900-01-02 |  | 1900-01-06 |  |  |  | 1900-01-27
24 | 181 | [13 empty] | 0% | 0 |  | 0% | 0 |  | #DIV/0! | [6 empty] | 0 | #DIV/0! | #DIV/0! | #DIV/0! | 1900-01-02 |  | 1900-01-06 |  |  |  | 1900-01-27
24 | 182 | [13 empty] | 0% | 0 |  | 0% | 0 |  | #DIV/0! | [6 empty] | 0 | #DIV/0! | #DIV/0! | #DIV/0! | 1900-01-02 |  | 1900-01-06 |  |  |  | 1900-01-27
24 | 183 | [13 empty] | 0% | 0 |  | 0% | 0 |  | #DIV/0! | [6 empty] | 0 | #DIV/0! | #DIV/0! | #DIV/0! | 1900-01-02 |  | 1900-01-06 |  |  |  | 1900-01-27
24 | 184 | [13 empty] | 0% | 0 |  | 0% | 0 |  | #DIV/0! | [6 empty] | 0 | #DIV/0! | #DIV/0! | #DIV/0! | 1900-01-02 |  | 1900-01-06 |  |  |  | 1900-01-27
| 185 | [13 empty] | 0% | 0 |  | 0% | 0 | [8 empty] | 0 | #DIV/0! | #DIV/0! | #DIV/0! | 1900-01-02 |  | 1900-01-06 |  |  |  | 1900-01-27
[15 empty] | 0% | 0 |  | 0% | 0 | [8 empty] | 0 | #DIV/0! | #DIV/0! | #DIV/0! | 1900-01-02 | [5 empty] | 1900-01-27
[15 empty] | 0% | 0 |  | 0% | 0 | [8 empty] | 0 | #DIV/0! | #DIV/0! | #DIV/0! | 1900-01-02 | [5 empty] | 1900-01-27
[15 empty] | 0% | 0 |  | 0% | 0 | [8 empty] | 0 | #DIV/0! | #DIV/0! | #DIV/0! | 1900-01-02 | [5 empty] | 1900-01-27
[15 empty] | 0% | 0 |  | 0% | 0 | [8 empty] | 0 | #DIV/0! | #DIV/0! | #DIV/0! | 1900-01-02 | [5 empty] | 1900-01-27
[15 empty] | 0% | 0 |  | 0% | 0 | [8 empty] | 0 | #DIV/0! | #DIV/0! | #DIV/0! | 1900-01-02 | [5 empty] | 1900-01-27
[15 empty] | 0% | 0 |  | 0% | 0 | [8 empty] | 0 | #DIV/0! | #DIV/0! | #DIV/0! | 1900-01-02 | [5 empty] | 1900-01-27
[15 empty] | 0% | 0 |  | 0% | 0 | [8 empty] | 0 | #DIV/0! | #DIV/0! | #DIV/0! | 1900-01-02 | [5 empty] | 1900-01-27
[15 empty] | 0% | 0 |  | 0% | 0 | [8 empty] | 0 | #DIV/0! | #DIV/0! | #DIV/0! | 1900-01-02 | [5 empty] | 1900-01-27
[15 empty] | 0% | 0 |  | 0% | 0 | [8 empty] | 0 | #DIV/0! | #DIV/0! | #DIV/0! | 1900-01-02 | [5 empty] | 1900-01-27
[15 empty] | 0% | 0 |  | 0% | 0 | [8 empty] | 0 | #DIV/0! | #DIV/0! | #DIV/0! | 1900-01-02 | [5 empty] | 1900-01-27
[15 empty] | 0% | 0 |  | 0% | 0 | [8 empty] | 0 | #DIV/0! | #DIV/0! | #DIV/0! | 1900-01-02 | [5 empty] | 1900-01-27
[15 empty] | 0% | 0 |  | 0% | 0 | [8 empty] | 0 | #DIV/0! | #DIV/0! | #DIV/0! | 1900-01-02 | [5 empty] | 1900-01-27
[15 empty] | 0% | 0 |  | 0% | 0 | [8 empty] | 0 | #DIV/0! | #DIV/0! | #DIV/0! | 1900-01-02 | [5 empty] | 1900-01-27
[15 empty] | 0% | 0 |  | 0% | 0 | [8 empty] | 0 | #DIV/0! | #DIV/0! | #DIV/0! | 1900-01-02 | [5 empty] | 1900-01-27
[15 empty] | 0% | 0 |  | 0% | 0 | [8 empty] | 0 | #DIV/0! | #DIV/0! | #DIV/0! | 1900-01-02 | [5 empty] | 1900-01-27
[15 empty] | 0% | 0 |  | 0% | 0 | [8 empty] | 0 | #DIV/0! | #DIV/0! | #DIV/0! | 1900-01-02 | [5 empty] | 1900-01-27
[15 empty] | 0% | 0 |  | 0% | 0 | [8 empty] | 0 | #DIV/0! | #DIV/0! | #DIV/0! | 1900-01-02 | [5 empty] | 1900-01-27
[15 empty] | 0% | 0 |  | 0% | 0 | [8 empty] | 0 | #DIV/0! | #DIV/0! | #DIV/0! | 1900-01-02 | [5 empty] | 1900-01-27
[15 empty] | 0% | 0 |  | 0% | 0 | [8 empty] | 0 | #DIV/0! | #DIV/0! | #DIV/0! | 1900-01-02 | [5 empty] | 1900-01-27
[15 empty] | 0% | 0 |  | 0% | 0 | [8 empty] | 0 | #DIV/0! | #DIV/0! | #DIV/0! | 1900-01-02 | [5 empty] | 1900-01-27
[15 empty] | 0% | 0 |  | 0% | 0 | [8 empty] | 0 | #DIV/0! | #DIV/0! | #DIV/0! | 1900-01-02 | [5 empty] | 1900-01-27
[15 empty] | 0% | 0 |  | 0% | 0 | [8 empty] | 0 | #DIV/0! | #DIV/0! | #DIV/0! | 1900-01-02 | [5 empty] | 1900-01-27
[15 empty] | 0% | 0 |  | 0% | 0 | [8 empty] | 0 | #DIV/0! | #DIV/0! | #DIV/0! | 1900-01-02 | [5 empty] | 1900-01-27
[15 empty] | 0% | 0 |  | 0% | 0 | [8 empty] | 0 | #DIV/0! | #DIV/0! | #DIV/0! | 1900-01-02 | [5 empty] | 1900-01-27
[15 empty] | 0% | 0 |  | 0% | 0 | [8 empty] | 0 | #DIV/0! | #DIV/0! | #DIV/0! | 1900-01-02 | [5 empty] | 1900-01-27
[15 empty] | 0% | 0 |  | 0% | 0 | [8 empty] | 0 | #DIV/0! | #DIV/0! | #DIV/0! | 1900-01-02
[15 empty] | 0% | 0 |  | 0% | 0 | [8 empty] | 0 | #DIV/0! | #DIV/0! | #DIV/0! | 1900-01-02
[15 empty] | 0% | 0 |  | 0% | 0 | [8 empty] | 0 | #DIV/0! | #DIV/0! | #DIV/0! | 1900-01-02
[15 empty] | 0% | 0 |  | 0% | 0 | [8 empty] | 0 | #DIV/0! | #DIV/0! | #DIV/0! | 1900-01-02
[15 empty] | 0% | 0 |  | 0% | 0 | [8 empty] | 0 | #DIV/0! | #DIV/0! | #DIV/0! | 1900-01-02
[15 empty] | 0% | 0 |  | 0% | 0 | [8 empty] | 0 | #DIV/0! | #DIV/0! | #DIV/0! | 1900-01-02
[15 empty] | 0% | 0 |  | 0% | 0 | [8 empty] | 0 | #DIV/0! | #DIV/0! | #DIV/0! | 1900-01-02
[15 empty] | 0% | 0 |  | 0% | 0 | [8 empty] | 0 | #DIV/0! | #DIV/0! | #DIV/0! | 1900-01-02
[15 empty] | 0% | 0 |  | 0% | 0 | [8 empty] | 0 |  | #DIV/0! | #DIV/0! | 1900-01-02
[15 empty] | 0% | 0 |  | 0% | 0 | [8 empty] | 0 |  | #DIV/0! | #DIV/0! | 1900-01-02
[15 empty] | 0% | 0 |  | 0% | 0 | [8 empty] | 0 |  | #DIV/0! | #DIV/0! | 1900-01-02
[15 empty] | 0% | 0 |  | 0% | 0 | [8 empty] | 0 |  | #DIV/0! | #DIV/0! | 1900-01-02
[15 empty] | 0% | 0 |  | 0% | 0 | [8 empty] | 0 |  | #DIV/0! | #DIV/0! | 1900-01-02
[15 empty] | 0% | 0 |  | 0% | 0 | [8 empty] | 0 |  | #DIV/0! | #DIV/0! | 1900-01-02
[15 empty] | 0% | 0 |  | 0% | 0 | [8 empty] | 0 |  | #DIV/0! | #DIV/0! | 1900-01-02
[15 empty] | 0% | 0 |  | 0% | 0 | [8 empty] | 0 |  | #DIV/0! | #DIV/0! | 1900-01-02
[15 empty] | 0% | 0 |  | 0% | 0 | [8 empty] | 0 |  | #DIV/0! | #DIV/0! | 1900-01-02
[15 empty] | 0% | 0 |  | 0% | 0 | [8 empty] | 0 |  | #DIV/0! | #DIV/0! | 1900-01-02
[15 empty] | 0% | 0 |  | 0% | 0 | [8 empty] | 0 |  | #DIV/0! | #DIV/0! | 1900-01-02
[15 empty] | 0% | 0 |  | 0% | 0 | [8 empty] | 0 |  | #DIV/0! | #DIV/0! | 1900-01-02
[15 empty] | 0% | 0 |  | 0% | 0 | [8 empty] | 0 |  | #DIV/0! | #DIV/0! | 1900-01-02
[15 empty] | 0% | 0 |  | 0% | 0 | [8 empty] | 0 |  | #DIV/0! | #DIV/0! | 1900-01-02
[15 empty] | 0% | 0 |  | 0% | 0 | [8 empty] | 0 |  | #DIV/0! | #DIV/0! | 1900-01-02
[15 empty] | 0% | 0 |  | 0% | 0 | [8 empty] | 0 |  | #DIV/0! | #DIV/0! | 1900-01-02
[15 empty] | 0% | 0 |  | 0% | 0 | [8 empty] | 0 |  | #DIV/0! | #DIV/0! | 1900-01-02
[15 empty] | 0% | 0 |  | 0% | 0 | [8 empty] | 0 |  | #DIV/0! | #DIV/0! | 1900-01-02
[15 empty] | 0% | 0 |  | 0% | 0 | [8 empty] | 0 |  | #DIV/0! | #DIV/0! | 1900-01-02
[15 empty] | 0% | 0 |  | 0% | 0 | [8 empty] | 0 |  | #DIV/0! | #DIV/0! | 1900-01-02
[15 empty] | 0% | 0 |  | 0% | 0 | [8 empty] | 0 |  |  | 0 | 1900-01-02
[15 empty] | 0% | 0 |  | 0% | 0 | [8 empty] | 0 |  |  | 0 | 1900-01-02
[15 empty] | 0% | 0 |  | 0% | 0 | [8 empty] | 0 |  |  | 0 | 1900-01-02
[15 empty] | 0% | 0 |  | 0% | 0 | [8 empty] | 0 |  |  | 0 | 1900-01-02
[15 empty] | 0% | 0 |  | 0% | 0 | [8 empty] | 0 |  |  | 0 | 1900-01-02
[15 empty] | 0% | 0 |  | 0% | 0 | [8 empty] | 0 |  |  | 0 | 1900-01-02
[15 empty] | 0% | 0 |  | 0% | 0 | [8 empty] | 0 |  |  | 0 | 1900-01-02
[15 empty] | 0% | 0 |  | 0% | 0 | [8 empty] | 0 |  |  | 0 | 1900-01-02
[15 empty] | 0% | 0 |  | 0% | 0 | [8 empty] | 0 |  |  | 0 | 1900-01-02
[15 empty] | 0% | 0 |  | 0% | 0 | [8 empty] | 0 |  |  | 0 | 1900-01-02
[15 empty] | 0% | 0 |  | 0% | 0 | [8 empty] | 0 |  |  | 0 | 1900-01-02
[15 empty] | 0% | 0 |  | 0% | 0 | [8 empty] | 0 |  |  | 0 | 1900-01-02
[15 empty] | 0% | 0 |  | 0% | 0 | [8 empty] | 0 |  |  | 0 | 1900-01-02
[15 empty] | 0% | 0 |  | 0% | 0 | [8 empty] | 0 |  |  | 0 | 1900-01-02
[15 empty] | 0% | 0 |  | 0% | 0 | [8 empty] | 0 |  |  | 0 | 1900-01-02
[15 empty] | 0% | 0 |  | 0% | 0 | [11 empty] | 0 | 1900-01-02
[15 empty] | 0% | 0 |  | 0% | 0 | [11 empty] | 0 | 1900-01-02
[15 empty] | 0% | 0 |  | 0% | 0 | [11 empty] | 0 | 1900-01-02
[15 empty] | 0% | 0 |  | 0% | 0 | [11 empty] | 0 | 1900-01-02
[15 empty] | 0% | 0 |  | 0% | 0 | [11 empty] | 0 | 1900-01-02
[15 empty] | 0% | 0 |  | 0% | 0 | [11 empty] | 0 | 1900-01-02
[15 empty] | 0% | 0 |  | 0% | 0 | [11 empty] | 0 | 1900-01-02
[15 empty] | 0% | 0 |  | 0% | 0 | [11 empty] | 0 | 1900-01-02
[31 empty] | 0 | 1900-01-02
[31 empty] | 0 | 1900-01-02
[31 empty] | 0 | 1900-01-02
[31 empty] | 0 | 1900-01-02
[31 empty] | 0 | 1900-01-02
[31 empty] | 0 | 1900-01-02
[31 empty] | 0 | 1900-01-02
[31 empty] | 0 | 1900-01-02
[31 empty] | 0 | 1900-01-02
[31 empty] | 0 | 1900-01-02
[31 empty] | 0 | 1900-01-02
[31 empty] | 0 | 1900-01-02
[31 empty] | 0 | 1900-01-02
[31 empty] | 0 | 1900-01-02
[31 empty] | 0 | 1900-01-02
0
0